## Porcelamika
DATA SHEET | [5 empty] | CODIGO PK
FICHA TECNICA
NAME OF SERIES OR ITEM NUMBER
LAST UPDATE
TECHNICAL CHARACTERISTICS CARACTERISTICAS TECNICAS |  |  | PORCELAMIKA VALUES / VALORES |  |  | NORMA ISO 13006 REQUISITOS / REQUIREMENTS PAVIMENTOS |  |  | TEST METHOD AS PER IOS NORM TEST DE ACUERDO A
| LENGTH AND WIDTH DIMENSIONES (MM) |  | ±0.2% |  |  | ±0.5% |  |  | UNI EN ISO 10545-2
| STRAIGHTNESS OF SIDE RECTITUD LATERAL (MM) |  | ±0.3% |  |  | ±0.5% |  |  | UNI EN ISO 10545-2
| RECTANGULAR SQUARENESS ORTOGONALIDAD (MM) |  | ±0.3% |  |  | ±0.6% |  |  | UNI EN ISO 10545-2
| SURFACE FLATNESS PLANARIDAD (MM) |  | -0.2~0.7% |  |  | ±0.5% |  |  | UNI EN ISO 10545-2
| THICKNESS ESPESOR (MM) |  | ±3% |  |  | ±5% |  |  | UNI EN ISO 10545-2
| WATER ABSORPTION ABSORCION DE AGUA |  | E ≥ 10 % |  |  | E ≤ 0.50 % |  |  | UNI EN ISO 10545-3
| BENDING RESISTANCE RESISTENCIA A LA FLEXION |  | ≥22Mpa |  |  | ≥35Mpa |  |  | UNI EN ISO 10545-4
| BREAKING STRENGTH FUERZA DE ROTURA |  | ≥ 800 N |  |  | ≥1300N |  |  | UNI EN ISO 10545-4
| CHEMICAL RESISTANCE RESISTENCIA A PRODUCTOS QUIMICOS |  | ≥ UA |  |  | GB Para Esmaltados UB para Pulidos |  |  | UNI EN ISO 10545-14
| STAIN RESISTANCE RESISTENCIA A LA MANCHAS |  | ≥Grado 3 |  |  | ≥Grado 3 |  |  | UNI EN ISO 10545-14
| ABRASION RESISTANCE (PEI) RESISTENCIA A LA ABRASION SUPERFICIAL (PEI) |  | Class 3 |  |  | Max. 175 mm3 |  |  | UNI EN ISO 10545-7
| MOHS HARDNESS DUREZA SUPERFICIAL (ESCALA MOHS) |  | 2 |  |  | MOHS 1-10 |  |  | UNI EN ISO 10545-7
| SHADE VARIATION CLASS VARIACION DE TONALIDAD |  | V3 |  |  | V1-V4 |  |  | DIN 51094
PACKING INFORMATION
INFORMACION DE EMPAQUES
|  | SIZE |  | M2/BOX | PCS./BOX |  | BOX/PALLET | M2/PALLET | KG/BOX |  |  | KG/PALLET
|  | FORMATO |  | M2/CNT | PZA./CAJA |  | CAJA/PALETA | M2/PALETA | KG/CAJA |  |  | KG/PALETA
|  | 300X900MM |  | 1.35 | 5 |  | 42 | 56.7 | 26.5 |  |  | 1113

## Tiler
DATA SHEET
FICHA TECNICA | [6 empty] | CODIGO PK
TLSP4040FB86
TLSP4040FB87
NAME OF SERIES OR ITEM NUMBER: |  | Serie Navarres |  |  |  |  | TLSP4040FB88
FORMAT |  | 40 x 40 cm |  |  |  |  | TLSP4040FB89
LAST UPDATE |  | Febrero 2015
TECHNICAL CHARACTERISTICS CARACTERISTICAS TECNICAS |  |  |  | PORCELAMIKA VALUES / VALORES |  |  | NORMA ISO 13006 REQUISITOS / REQUIREMENTS PAVIMENTOS |  |  | TEST METHOD AS PER IOS NORM TEST DE ACUERDO A
| LENGTH AND WIDTH DIMENSIONES (MM) |  |  | ± (0.06 + 0.08) % |  |  | ±0.5% |  |  | UNI EN ISO 10545-2
| STRAIGHTNESS OF SIDE RECTITUD LATERAL (MM) |  |  | ± (0.02 + 0.02) % |  |  | ±0.5% |  |  | UNI EN ISO 10545-2
| RECTANGULAR SQUARENESS ORTOGONALIDAD (MM) |  |  | ± (0.07 + 0.07) % |  |  | ±0.6% |  |  | UNI EN ISO 10545-2
| SURFACE FLATNESS PLANARIDAD (MM) |  |  | ± (0.01 + 0.04) % |  |  | ±0.5% |  |  | UNI EN ISO 10545-2
| THICKNESS ESPESOR (MM) |  |  | 7.8 mm |  |  | ±5% |  |  | UNI EN ISO 10545-2
| WATER ABSORPTION ABSORCION DE AGUA |  |  | ≤ 2.5 % |  |  | 3% < E ≤ 6% |  |  | UNI EN ISO 10545-3
| BENDING RESISTANCE RESISTENCIA A LA FLEXION |  |  | ≥ 25 MPA |  |  | ≥22Mpa |  |  | UNI EN ISO 10545-4
| BREAKING STRENGTH FUERZA DE ROTURA |  |  | ≥ 1000 N |  |  | ≥1000N |  |  | UNI EN ISO 10545-4
| CHEMICAL RESISTANCE RESISTENCIA A PRODUCTOS QUIMICOS |  |  | ≥ UA |  |  | GB Para Esmaltados UB para Pulidos |  |  | UNI EN ISO 10545-14
| STAIN RESISTANCE RESISTENCIA A LA MANCHAS |  |  | ≥Grado 3 |  |  | ≥Grado 3 |  |  | UNI EN ISO 10545-14
| ABRASION RESISTANCE (PEI) RESISTENCIA A LA ABRASION SUPERFICIAL (PEI) |  |  | Class 3 |  |  | Max. 175 mm3 Para Pulidos PEI 1-5 para esmaltados |  |  | UNI EN ISO 10545-7
| MOHS HARDNESS DUREZA SUPERFICIAL (ESCALA MOHS) |  |  | 2 |  |  | MOHS 1-10 |  |  | UNI EN ISO 10545-7
| SHADE VARIATION CLASS VARIACION DE TONALIDAD |  |  | V3 |  |  | V1-V4 |  |  | DIN 51094
PACKING INFORMATION
INFORMACION DE EMPAQUES
|  |  | SIZE |  | M2/BOX | PCS./BOX |  | BOX/PALLET | M2/PALLET | KG/BOX |  |  | KG/PALLET
|  |  | FORMATO |  | M2/CNT | PZA./CAJA |  | CAJA/PALETA | M2/PALETA | KG/CAJA |  |  | KG/PALETA
|  |  | 40 x 40 cm |  | 1.28 | 8 |  | 72 | 92.16 | 22 |  |  | 1580

## Mosaicos
Superficie Brillante y Semi-Brillante Para uso en piso y paredes tanto interiores como exteriores incluyendo baños.
Las piezas están hechas con materia prima importada que le agrega un brillo de hasta 3 veces superior al brillo regular de productos similares. Superficie de fácil limpieza y altamente resistente al rayado. Absorción inferior al 0.1% lo que es hasta 3 veces inferior a la absorción de piezas de productos similares. El acabado de la superficie no cambia con el paso del tiempo y su resistencia al impacto por contacto con agua es también muy superior. El producto es sometido a un examen especial para verificar que el mismo cumple con la norma GB/T4100.1-1999. Se sugiere utilizar detergentes neutros para limpiar la superficie. |  | PKCR32.7RG117
TEST REPORT
Sample Name |  | Original Place
Sample Sender | Grupo Avita, S.A.
Sample Feature | Two- tone colour lay up | Sample Amount | One
Format / Chip Size | 32.7 x 32.7 cm / 25 x 25 x 4mm | Test Humidity | 70%
Test Temperature | 20 ° C | Sample Date | Junio 2013
Test Items | See the chart | Finished date | Junio 2013
Test Mode |  | Line - Period
Tickness | 4 mm | MOHS | 5.5 mm
MOHS | 5.5 mm
Test Result:
% Water absorption rate |  | ≤ 0.01 %
Appearance quality crackled glaze tile |  | Unseen obvious defect
Lenght and width of sheet |  | 0.6 %
Breaking streght |  | 70.3 N
Line - Period
Resistance against shocks |  | 15.145 ° C 10(10) Time Cycles unseen obvious defect.
Modulus of rupture